## Sheet1
所属阶段 | 所属阶段/ID | 所属环节 | 所属环节/ID | 所属类别 | 所属类别/ID | 所属成分 | 所属成分/ID | 材料名称 | 碳排放因子 | 单位 | 单位/ID
原材料与混合料（A） | 1 | 原材料生产 | 1 | 沥青 | 126 | 结合料类型(沥青混凝土面层) | 2 | 基质沥青 | 530 | kgCO₂e/t | 1
原材料与混合料（A） | 1 | 原材料生产 | 1 | 沥青 | 126 | 结合料类型(沥青混凝土面层) | 2 | SBS沥青（SBS掺量3.5%） | 664 | kgCO₂e/t | 1
原材料与混合料（A） | 1 | 原材料生产 | 1 | 沥青 | 126 | 结合料类型(沥青混凝土面层) | 2 | EA沥青（EA掺量15%） | 647 | kgCO₂e/t | 1
原材料与混合料（A） | 1 | 原材料生产 | 1 | 沥青 | 126 | 结合料类型(沥青混凝土面层) | 2 | EA沥青（EA掺量20%） | 686 | kgCO₂e/t | 1
原材料与混合料（A） | 1 | 原材料生产 | 1 | 沥青 | 126 | 结合料类型(沥青混凝土面层) | 2 | EA沥青（EA掺量30%） | 764 | kgCO₂e/t | 1
原材料与混合料（A） | 1 | 原材料生产 | 1 | 沥青 | 126 | 结合料类型(沥青混凝土面层) | 2 | EA沥青（EA掺量40%） | 842 | kgCO₂e/t | 1
原材料与混合料（A） | 1 | 原材料生产 | 1 | 矿料 | 127 | 矿料(沥青混凝土面层) | 1 | 天然骨料 | 7.85 | kgCO₂e/t | 1
原材料与混合料（A） | 1 | 原材料生产 | 1 | 矿料 | 127 | 矿料(沥青混凝土面层) | 1 | 钢渣 | 0 | kgCO₂e/t | 1
原材料与混合料（A） | 1 | 原材料生产 | 1 | 矿料 | 127 | 矿料(沥青混凝土面层) | 1 | RAP料 | 0 | kgCO₂e/t | 1
原材料与混合料（A） | 1 | 原材料生产 | 1 | 功能层 | 128 | 功能层(功能层) | 4 | 环氧沥青黏结剂 | 0.51 | kgCO₂e/L | 2
原材料与混合料（A） | 1 | 原材料生产 | 1 | 功能层 | 128 | 功能层(功能层) | 4 | 环氧树脂黏结剂 | 2.06 | kgCO₂e/L | 2
原材料与混合料（A） | 1 | 原材料生产 | 1 | 功能层 | 128 | 功能层(功能层) | 4 | 橡胶改性沥青胶粉防水层 | 89.89 | kgCO₂e/m³ | 3
原材料与混合料（A） | 1 | 原材料生产 | 1 | 功能层 | 128 | 功能层(功能层) | 4 | 溶剂型粘结层 | 2.28 | kgCO₂e/L | 2
原材料与混合料（A） | 1 | 原材料生产 | 1 | 基层/底基层 | 129 | 基层/底基层(基层/底基层) | 5 | 碎石 | 3 | kgCO₂e/m³ | 3
原材料与混合料（A） | 1 | 原材料生产 | 1 | 基层/底基层 | 129 | 基层/底基层(基层/底基层) | 5 | 水泥稳定细粒土 | 119.6 | kgCO₂e/m³ | 3
原材料与混合料（A） | 1 | 原材料生产 | 1 | 基层/底基层 | 129 | 基层/底基层(基层/底基层) | 5 | 水泥稳定碎石 | 124.02 | kgCO₂e/m³ | 3
原材料与混合料（A） | 1 | 原材料生产 | 1 | 基层/底基层 | 129 | 基层/底基层(基层/底基层) | 5 | 石灰粉煤灰稳定碎石 | 111 | kgCO₂e/m³ | 3
原材料与混合料（A） | 1 | 原材料运输 | 2 | 汽油货车运输 | 130 |  |  | 轻型汽油货车运输(载重2t) | 0.334 | kgCO₂e/(t·km) | 11
原材料与混合料（A） | 1 | 原材料运输 | 2 | 汽油货车运输 | 130 |  |  | 中型汽油货车运输(载重8t) | 0.115 | kgCO₂e/(t·km) | 11
原材料与混合料（A） | 1 | 原材料运输 | 2 | 汽油货车运输 | 130 |  |  | 重型汽油货车运输(载重10t) | 0.104 | kgCO₂e/(t·km) | 11
原材料与混合料（A） | 1 | 原材料运输 | 2 | 汽油货车运输 | 130 |  |  | 重型汽油货车运输(载重18t) | 0.104 | kgCO₂e/(t·km) | 11
原材料与混合料（A） | 1 | 原材料运输 | 2 | 柴油货车运输 | 131 |  |  | 轻型柴油货车运输(载重2t) | 0.286 | kgCO₂e/(t·km) | 11
原材料与混合料（A） | 1 | 原材料运输 | 2 | 柴油货车运输 | 131 |  |  | 中型柴油货车运输(载重8t) | 0.179 | kgCO₂e/(t·km) | 11
原材料与混合料（A） | 1 | 原材料运输 | 2 | 柴油货车运输 | 131 |  |  | 重型柴油货车运输(载重10t) | 0.162 | kgCO₂e/(t·km) | 11
原材料与混合料（A） | 1 | 原材料运输 | 2 | 柴油货车运输 | 131 |  |  | 重型柴油货车运输(载重18t) | 0.129 | kgCO₂e/(t·km) | 11
原材料与混合料（A） | 1 | 原材料运输 | 2 | 柴油货车运输 | 131 |  |  | 重型柴油货车运输(载重30t) | 0.078 | kgCO₂e/(t·km) | 11
原材料与混合料（A） | 1 | 原材料运输 | 2 | 柴油货车运输 | 131 |  |  | 重型柴油货车运输(载重46t) | 0.057 | kgCO₂e/(t·km) | 11
原材料与混合料（A） | 1 | 原材料运输 | 2 | 其他 | 132 |  |  | 电力机车运输 | 0.01 | kgCO₂e/(t·km) | 11
原材料与混合料（A） | 1 | 原材料运输 | 2 | 其他 | 132 |  |  | 内燃机车运输 | 0.011 | kgCO₂e/(t·km) | 11
原材料与混合料（A） | 1 | 原材料运输 | 2 | 其他 | 132 |  |  | 铁路运输 | 0.01 | kgCO₂e/(t·km) | 11
原材料与混合料（A） | 1 | 混合料拌合 | 3 | 拌合 | 133 |  |  | 30t/h以内沥青混合料拌和设备 | 3390.5092 | kgCO₂e/台班 | 5
原材料与混合料（A） | 1 | 混合料拌合 | 3 | 拌合 | 133 |  |  | 60t/h以内沥青混合料拌和设备 | 6880.8118 | kgCO₂e/台班 | 5
原材料与混合料（A） | 1 | 混合料拌合 | 3 | 拌合 | 133 |  |  | 80t/h以内沥青混合料拌和设备 | 12002.80588 | kgCO₂e/台班 | 5
原材料与混合料（A） | 1 | 混合料拌合 | 3 | 拌合 | 133 |  |  | 120t/h以内沥青混合料拌和设备 | 17592.92888 | kgCO₂e/台班 | 5
原材料与混合料（A） | 1 | 混合料拌合 | 3 | 拌合 | 133 |  |  | 160t/h以内沥青混合料拌和设备 | 23910.95512 | kgCO₂e/台班 | 5
原材料与混合料（A） | 1 | 混合料拌合 | 3 | 拌合 | 133 |  |  | 240t/h以内沥青混合料拌和设备 | 35830.9118 | kgCO₂e/台班 | 5
原材料与混合料（A） | 1 | 混合料拌合 | 3 | 拌合 | 133 |  |  | 320t/h以内沥青混合料拌和设备 | 47733.13204 | kgCO₂e/台班 | 5
原材料与混合料（A） | 1 | 混合料拌合 | 3 | 拌合 | 133 |  |  | 380t/h以内沥青混合料拌和设备 | 56677.52592 | kgCO₂e/台班 | 5
建设（B） | 2 | 施工运输 | 4 | 施工运输 | 138 |  |  | 1.0m³以内轮胎式装载机 | 155.152517715 | kgCO₂e/台班 | 5
建设（B） | 2 | 施工运输 | 4 | 施工运输 | 138 |  |  | 2.0m³以内轮胎式装载机 | 293.84994483 | kgCO₂e/台班 | 5
建设（B） | 2 | 施工运输 | 4 | 施工运输 | 138 |  |  | 3.0m³以内轮胎式装载机 | 364.385323575 | kgCO₂e/台班 | 5
建设（B） | 2 | 施工运输 | 4 | 施工运输 | 138 |  |  | 41kW以内轮胎式拖拉机 | 92.813039865 | kgCO₂e/台班 | 5
建设（B） | 2 | 施工运输 | 4 | 施工运输 | 138 |  |  | 75kW以内履带式拖拉机 | 171.734185935 | kgCO₂e/台班 | 5
建设（B） | 2 | 施工运输 | 4 | 施工运输 | 138 |  |  | 6m³混凝土搅拌运输车 | 175.05684846 | kgCO₂e/台班 | 5
建设（B） | 2 | 施工运输 | 4 | 施工运输 | 138 |  |  | 8m³混凝土搅拌运输车 | 318.247781085 | kgCO₂e/台班 | 5
建设（B） | 2 | 施工运输 | 4 | 施工运输 | 138 |  |  | 10m³混凝土搅拌运输车 | 365.99918823 | kgCO₂e/台班 | 5
建设（B） | 2 | 施工运输 | 4 | 施工运输 | 138 |  |  | 7000L以内液态沥青运输车 | 143.22257703 | kgCO₂e/台班 | 5
建设（B） | 2 | 施工运输 | 4 | 施工运输 | 138 |  |  | 5t以内自卸汽车 | 125.247750012 | kgCO₂e/台班 | 5
建设（B） | 2 | 施工运输 | 4 | 施工运输 | 138 |  |  | 8t以内自卸汽车 | 156.481582725 | kgCO₂e/台班 | 5
建设（B） | 2 | 施工运输 | 4 | 施工运输 | 138 |  |  | 10t以内自卸汽车 | 175.05684846 | kgCO₂e/台班 | 5
建设（B） | 2 | 施工运输 | 4 | 施工运输 | 138 |  |  | 12t以内自卸汽车 | 194.9295348 | kgCO₂e/台班 | 5
建设（B） | 2 | 施工运输 | 4 | 施工运输 | 138 |  |  | 15t以内自卸汽车 | 214.833865545 | kgCO₂e/台班 | 5
建设（B） | 2 | 施工运输 | 4 | 施工运输 | 138 |  |  | 20t以内自卸汽车 | 244.010006955 | kgCO₂e/台班 | 5
建设（B） | 2 | 施工运输 | 4 | 施工运输 | 138 |  |  | 30t以内自卸汽车 | 285.11608905 | kgCO₂e/台班 | 5
建设（B） | 2 | 摊铺 | 5 | 摊铺 | 139 |  |  | 7.5m以内稳定土摊铺机 | 174.265738335 | kgCO₂e/台班 | 5
建设（B） | 2 | 摊铺 | 5 | 摊铺 | 139 |  |  | 9.5m以内稳定土摊铺机 | 271.730505735 | kgCO₂e/台班 | 5
建设（B） | 2 | 摊铺 | 5 | 摊铺 | 139 |  |  | 12.5m以内稳定土摊铺机 | 431.218306935 | kgCO₂e/台班 | 5
建设（B） | 2 | 摊铺 | 5 | 摊铺 | 139 |  |  | 4.5m以内沥青混合料摊铺机(不带找平) | 101.262096 | kgCO₂e/台班 | 5
建设（B） | 2 | 摊铺 | 5 | 摊铺 | 139 |  |  | 6.0m以内沥青混合料摊铺机 | 147.557860515 | kgCO₂e/台班 | 5
建设（B） | 2 | 摊铺 | 5 | 摊铺 | 139 |  |  | 9.0m以内沥青混合料摊铺机 | 303.786288 | kgCO₂e/台班 | 5
建设（B） | 2 | 摊铺 | 5 | 摊铺 | 139 |  |  | 12.5m以内沥青混合料摊铺机 | 431.091729315 | kgCO₂e/台班 | 5
建设（B） | 2 | 摊铺 | 5 | 摊铺 | 139 |  |  | 3.0～9.0m滑模式水泥混凝土摊铺机 | 264.73709223 | kgCO₂e/台班 | 5
建设（B） | 2 | 摊铺 | 5 | 摊铺 | 139 |  |  | 2.5～4.5m轨道式水泥混凝土摊铺机 | 151.893144 | kgCO₂e/台班 | 5
建设（B） | 2 | 碾压 | 6 | 碾压 | 140 |  |  | 6～8t光轮压路机 | 60.7572576 | kgCO₂e/台班 | 5
建设（B） | 2 | 碾压 | 6 | 碾压 | 140 |  |  | 12～15t光轮压路机 | 126.57762 | kgCO₂e/台班 | 5
建设（B） | 2 | 碾压 | 6 | 碾压 | 140 |  |  | 18～21t光轮压路机 | 187.3348776 | kgCO₂e/台班 | 5
建设（B） | 2 | 碾压 | 6 | 碾压 | 140 |  |  | 10t以内振动压路机(双钢轮) | 172.1455632 | kgCO₂e/台班 | 5
建设（B） | 2 | 碾压 | 6 | 碾压 | 140 |  |  | 15t以内振动压路机(双钢轮) | 255.6867924 | kgCO₂e/台班 | 5
建设（B） | 2 | 碾压 | 6 | 碾压 | 140 |  |  | 15t以内振动压路机 | 232.9028208 | kgCO₂e/台班 | 5
建设（B） | 2 | 碾压 | 6 | 碾压 | 140 |  |  | 20t以内振动压路机 | 334.1649168 | kgCO₂e/台班 | 5
建设（B） | 2 | 碾压 | 6 | 碾压 | 140 |  |  | 9～16t轮胎式压路机 | 106.3252008 | kgCO₂e/台班 | 5
建设（B） | 2 | 碾压 | 6 | 碾压 | 140 |  |  | 16～20t轮胎式压路机 | 134.1722772 | kgCO₂e/台班 | 5
建设（B） | 2 | 碾压 | 6 | 碾压 | 140 |  |  | 20～25t轮胎式压路机 | 159.4878012 | kgCO₂e/台班 | 5
建设（B） | 2 | 其他 | 7 | 其他 | 141 |  |  | 90kW以内自行式平地机 | 190.277807265 | kgCO₂e/台班 | 5
建设（B） | 2 | 其他 | 7 | 其他 | 141 |  |  | 120kW以内自行式平地机 | 259.895498265 | kgCO₂e/台班 | 5
建设（B） | 2 | 其他 | 7 | 其他 | 141 |  |  | 150kW以内自行式平地机 | 341.1266859 | kgCO₂e/台班 | 5
建设（B） | 2 | 其他 | 7 | 其他 | 141 |  |  | 6000L以内沥青洒布车 | 130.18508217 | kgCO₂e/台班 | 5
建设（B） | 2 | 其他 | 7 | 其他 | 141 |  |  | 8000L以内沥青洒布车 | 156.228427485 | kgCO₂e/台班 | 5
建设（B） | 2 | 其他 | 7 | 其他 | 141 |  |  | 6000L以内洒水汽车 | 102.475431828 | kgCO₂e/台班 | 5
建设（B） | 2 | 其他 | 7 | 其他 | 141 |  |  | 10000L以内洒水汽车 | 167.0824584 | kgCO₂e/台班 | 5
建设（B） | 2 | 其他 | 7 | 其他 | 141 |  |  | 混凝土电动刻纹机 | 32.487 | kgCO₂e/台班 | 5
建设（B） | 2 | 其他 | 7 | 其他 | 141 |  |  | 混凝土电动切缝机 | 18.571 | kgCO₂e/台班 | 5
建设（B） | 2 | 其他 | 7 | 其他 | 141 |  |  | 2.5～3.5m稀浆封层机 | 327.64616937 | kgCO₂e/台班 | 5
建设（B） | 2 | 其他 | 7 | 其他 | 141 |  |  | 同步碎石封层车 | 412.6430412 | kgCO₂e/台班 | 5
运维（C） | 10 | 运维 | 8 | 铣刨重铺 | 134 |  |  | 铣刨重铺 | 10.66 | kgCO₂e/m² | 7
运维（C） | 10 | 运维 | 8 | 微表处 | 135 |  |  | 微表处 | 1.7377 | kgCO₂e/m² | 7
拆除（D） | 3 | 拆除 | 9 | 拆除 | 136 |  |  | 2000mm以内路面铣刨机 | 602.69933763 | kgCO₂e/台班 | 5
拆除（D） | 3 | 拆除 | 9 | 拆除 | 136 |  |  | 2.0m3以内履带式液压单斗挖掘机 | 290.907015165 | kgCO₂e/台班 | 5
拆除（D） | 3 | 拆除 | 9 | 废料外运 | 137 |  |  | 1.0m³以内轮胎式装载机 | 155.152517715 | kgCO₂e/台班 | 5
拆除（D） | 3 | 拆除 | 9 | 废料外运 | 137 |  |  | 2.0m³以内轮胎式装载机 | 293.84994483 | kgCO₂e/台班 | 5
拆除（D） | 3 | 拆除 | 9 | 废料外运 | 137 |  |  | 3.0m³以内轮胎式装载机 | 364.385323575 | kgCO₂e/台班 | 5
拆除（D） | 3 | 拆除 | 9 | 废料外运 | 137 |  |  | 41kW以内轮胎式拖拉机 | 92.813039865 | kgCO₂e/台班 | 5
拆除（D） | 3 | 拆除 | 9 | 废料外运 | 137 |  |  | 75kW以内履带式拖拉机 | 171.734185935 | kgCO₂e/台班 | 5
拆除（D） | 3 | 拆除 | 9 | 废料外运 | 137 |  |  | 5t以内自卸汽车 | 125.247750012 | kgCO₂e/台班 | 5
拆除（D） | 3 | 拆除 | 9 | 废料外运 | 137 |  |  | 8t以内自卸汽车 | 156.481582725 | kgCO₂e/台班 | 5
拆除（D） | 3 | 拆除 | 9 | 废料外运 | 137 |  |  | 10t以内自卸汽车 | 175.05684846 | kgCO₂e/台班 | 5
拆除（D） | 3 | 拆除 | 9 | 废料外运 | 137 |  |  | 12t以内自卸汽车 | 194.9295348 | kgCO₂e/台班 | 5
拆除（D） | 3 | 拆除 | 9 | 废料外运 | 137 |  |  | 15t以内自卸汽车 | 214.833865545 | kgCO₂e/台班 | 5
拆除（D） | 3 | 拆除 | 9 | 废料外运 | 137 |  |  | 20t以内自卸汽车 | 244.010006955 | kgCO₂e/台班 | 5
拆除（D） | 3 | 拆除 | 9 | 废料外运 | 137 |  |  | 30t以内自卸汽车 | 285.11608905 | kgCO₂e/台班 | 5